## 使用说明
航空轮胎热氧老化与滑动磨损实验记录模板
填写原则
1 | 数据边界 | 每行一个样品、工况或测量记录；单位写在列名中。 | 不要合并单元格 | 原始值不可覆盖 | 示例行以 DEMO- 开头
2 | 身份脱敏 | 姓名、学号和手机号替换为 OP-A、REVIEWER-B 等代码。 | 人员代码 | 不得写个人敏感信息 | 参见脱敏规范
3 | 样品关联 | sample_id 必须同时出现在样品信息和磨损原始记录中。 | TIR-批次-工况-重复 | 保持唯一 | 不得重复使用
4 | 工况关联 | aging_condition_id 对应老化工况表中的唯一编号。 | AGE-100C-72H | 温度与时间分列 | 记录实测偏差
5 | 原始附件 | 仪器 CSV/TXT 保存到 attachments，工作簿记录 source_file。 | 相对路径 | 保留原文件 | 不覆盖仪器数据
6 | 质量控制 | 异常、缺失、排除均填写 qc_flag 和备注。 | pass/review/exclude | 排除需说明理由 | 由复核人确认
7 | 公式列 | 滑动距离、摩擦系数、质量损失和磨损率由公式计算。 | 蓝色列为输入 | 绿色列为公式 | 不要粘贴覆盖公式
8 | 入库条件 | 授权状态、数据复核和专业复核全部通过后才能进入 RAG。 | manifest | review_status=approved | approved_for_rag=true

## 样品信息
样品信息
sample_id | batch_code | material_type | compound_code | specimen_shape | length_mm | width_mm | thickness_mm | preparation_date | aging_condition_id | repetition_no | authorization_status | notes
TIR-RXQ-D000-S15 | RXQ-ANON-BATCH | 航空轮胎胎面橡胶 | ANON-COMPOUND | 矩形块 | 19 | 5 | 8 |  | AGE-RXQ-0000H | 1 | authorized | 原试件编号 15；身份与配方信息已脱敏
TIR-RXQ-D000-S16 | RXQ-ANON-BATCH | 航空轮胎胎面橡胶 | ANON-COMPOUND | 矩形块 | 19 | 5 | 8 |  | AGE-RXQ-0000H | 2 | authorized | 原试件编号 16；身份与配方信息已脱敏
TIR-RXQ-D001-S17 | RXQ-ANON-BATCH | 航空轮胎胎面橡胶 | ANON-COMPOUND | 矩形块 | 19 | 5 | 8 |  | AGE-RXQ-0024H | 1 | authorized | 原试件编号 17；身份与配方信息已脱敏
TIR-RXQ-D001-S18 | RXQ-ANON-BATCH | 航空轮胎胎面橡胶 | ANON-COMPOUND | 矩形块 | 19 | 5 | 8 |  | AGE-RXQ-0024H | 2 | authorized | 原试件编号 18；身份与配方信息已脱敏
TIR-RXQ-D002-S21 | RXQ-ANON-BATCH | 航空轮胎胎面橡胶 | ANON-COMPOUND | 矩形块 | 19 | 5 | 8 |  | AGE-RXQ-0048H | 1 | authorized | 原试件编号 21；身份与配方信息已脱敏
TIR-RXQ-D002-S22 | RXQ-ANON-BATCH | 航空轮胎胎面橡胶 | ANON-COMPOUND | 矩形块 | 19 | 5 | 8 |  | AGE-RXQ-0048H | 2 | authorized | 原试件编号 22；身份与配方信息已脱敏
TIR-RXQ-D003-S26 | RXQ-ANON-BATCH | 航空轮胎胎面橡胶 | ANON-COMPOUND | 矩形块 | 19 | 5 | 8 |  | AGE-RXQ-0072H | 1 | authorized | 原试件编号 26；身份与配方信息已脱敏
TIR-RXQ-D003-S28 | RXQ-ANON-BATCH | 航空轮胎胎面橡胶 | ANON-COMPOUND | 矩形块 | 19 | 5 | 8 |  | AGE-RXQ-0072H | 2 | authorized | 原试件编号 28；身份与配方信息已脱敏
TIR-RXQ-D007-S3 | RXQ-ANON-BATCH | 航空轮胎胎面橡胶 | ANON-COMPOUND | 矩形块 | 19 | 5 | 8 |  | AGE-RXQ-0168H | 1 | authorized | 原试件编号 3；身份与配方信息已脱敏
TIR-RXQ-D007-S5 | RXQ-ANON-BATCH | 航空轮胎胎面橡胶 | ANON-COMPOUND | 矩形块 | 19 | 5 | 8 |  | AGE-RXQ-0168H | 2 | authorized | 原试件编号 5；身份与配方信息已脱敏
TIR-RXQ-D014-S41 | RXQ-ANON-BATCH | 航空轮胎胎面橡胶 | ANON-COMPOUND | 矩形块 | 19 | 5 | 8 |  | AGE-RXQ-0336H | 1 | authorized | 原试件编号 41；身份与配方信息已脱敏
TIR-RXQ-D014-S42 | RXQ-ANON-BATCH | 航空轮胎胎面橡胶 | ANON-COMPOUND | 矩形块 | 19 | 5 | 8 |  | AGE-RXQ-0336H | 2 | authorized | 原试件编号 42；身份与配方信息已脱敏
TIR-RXQ-D021-S53 | RXQ-ANON-BATCH | 航空轮胎胎面橡胶 | ANON-COMPOUND | 矩形块 | 19 | 5 | 8 |  | AGE-RXQ-0504H | 1 | authorized | 原试件编号 53；身份与配方信息已脱敏
TIR-RXQ-D021-S57 | RXQ-ANON-BATCH | 航空轮胎胎面橡胶 | ANON-COMPOUND | 矩形块 | 19 | 5 | 8 |  | AGE-RXQ-0504H | 2 | authorized | 原试件编号 57；身份与配方信息已脱敏
TIR-RXQ-D028-S62 | RXQ-ANON-BATCH | 航空轮胎胎面橡胶 | ANON-COMPOUND | 矩形块 | 19 | 5 | 8 |  | AGE-RXQ-0672H | 1 | authorized | 原试件编号 62；身份与配方信息已脱敏
TIR-RXQ-D028-S63 | RXQ-ANON-BATCH | 航空轮胎胎面橡胶 | ANON-COMPOUND | 矩形块 | 19 | 5 | 8 |  | AGE-RXQ-0672H | 2 | authorized | 原试件编号 63；身份与配方信息已脱敏
TIR-RXQ-D035-S80 | RXQ-ANON-BATCH | 航空轮胎胎面橡胶 | ANON-COMPOUND | 矩形块 | 19 | 5 | 8 |  | AGE-RXQ-0840H | 1 | authorized | 原试件编号 80；身份与配方信息已脱敏
TIR-RXQ-D035-S78 | RXQ-ANON-BATCH | 航空轮胎胎面橡胶 | ANON-COMPOUND | 矩形块 | 19 | 5 | 8 |  | AGE-RXQ-0840H | 2 | authorized | 原试件编号 78；身份与配方信息已脱敏

## 老化工况
热氧老化工况
aging_condition_id | set_temperature_C | measured_temperature_mean_C | temperature_tolerance_C | duration_h | atmosphere | air_exchange | oven_code | start_datetime | end_datetime | sample_count | standard_or_sop | qc_flag | notes
AGE-RXQ-0000H | 75 |  |  | 0 | air | automatic_every_10_s | HD-E701 |  |  | 2 | GB/T 3512-2014 | pass_with_source_variant | 75 °C 通风老化箱；自动换气每 10 s 一次；0 d 为未暴露对照。源磨损工作簿含 2 d 组，但定稿论文方案未列该组，故保留并标注来源差异。
AGE-RXQ-0024H | 75 |  |  | 24 | air | automatic_every_10_s | HD-E701 |  |  | 2 | GB/T 3512-2014 | pass_with_source_variant | 75 °C 通风老化箱；自动换气每 10 s 一次；0 d 为未暴露对照。源磨损工作簿含 2 d 组，但定稿论文方案未列该组，故保留并标注来源差异。
AGE-RXQ-0048H | 75 |  |  | 48 | air | automatic_every_10_s | HD-E701 |  |  | 2 | GB/T 3512-2014 | pass_with_source_variant | 75 °C 通风老化箱；自动换气每 10 s 一次；0 d 为未暴露对照。源磨损工作簿含 2 d 组，但定稿论文方案未列该组，故保留并标注来源差异。
AGE-RXQ-0072H | 75 |  |  | 72 | air | automatic_every_10_s | HD-E701 |  |  | 2 | GB/T 3512-2014 | pass_with_source_variant | 75 °C 通风老化箱；自动换气每 10 s 一次；0 d 为未暴露对照。源磨损工作簿含 2 d 组，但定稿论文方案未列该组，故保留并标注来源差异。
AGE-RXQ-0168H | 75 |  |  | 168 | air | automatic_every_10_s | HD-E701 |  |  | 2 | GB/T 3512-2014 | pass_with_source_variant | 75 °C 通风老化箱；自动换气每 10 s 一次；0 d 为未暴露对照。源磨损工作簿含 2 d 组，但定稿论文方案未列该组，故保留并标注来源差异。
AGE-RXQ-0336H | 75 |  |  | 336 | air | automatic_every_10_s | HD-E701 |  |  | 2 | GB/T 3512-2014 | pass_with_source_variant | 75 °C 通风老化箱；自动换气每 10 s 一次；0 d 为未暴露对照。源磨损工作簿含 2 d 组，但定稿论文方案未列该组，故保留并标注来源差异。
AGE-RXQ-0504H | 75 |  |  | 504 | air | automatic_every_10_s | HD-E701 |  |  | 2 | GB/T 3512-2014 | pass_with_source_variant | 75 °C 通风老化箱；自动换气每 10 s 一次；0 d 为未暴露对照。源磨损工作簿含 2 d 组，但定稿论文方案未列该组，故保留并标注来源差异。
AGE-RXQ-0672H | 75 |  |  | 672 | air | automatic_every_10_s | HD-E701 |  |  | 2 | GB/T 3512-2014 | pass_with_source_variant | 75 °C 通风老化箱；自动换气每 10 s 一次；0 d 为未暴露对照。源磨损工作簿含 2 d 组，但定稿论文方案未列该组，故保留并标注来源差异。
AGE-RXQ-0840H | 75 |  |  | 840 | air | automatic_every_10_s | HD-E701 |  |  | 2 | GB/T 3512-2014 | pass_with_source_variant | 75 °C 通风老化箱；自动换气每 10 s 一次；0 d 为未暴露对照。源磨损工作簿含 2 d 组，但定稿论文方案未列该组，故保留并标注来源差异。

## 磨损原始记录
滑动摩擦磨损原始记录
record_id | sample_id | aging_condition_id | test_date | operator_code | normal_load_N | sliding_speed_m_s | duration_s | sliding_distance_m | friction_force_mean_N | friction_coefficient | mass_before_mg | mass_after_mg | mass_loss_mg | wear_rate_mg_per_Nm | surface_temp_C | ambient_temp_C | relative_humidity_pct | counterface_material | equipment_code | repetition_no | source_file | qc_flag | notes
RXQ-WEAR-D000-S15 | TIR-RXQ-D000-S15 | AGE-RXQ-0000H |  | ANON-OPERATOR | 50 | 0.2094393 | 6000 | 1256.636 | 27.12105 | 0.542421 | 2118.8 | 2101 | 17.8 | 0.283296 | 79.91674 | 25 | 45 | abrasive_wheel_80_mesh | CFT-I | 1 | pending_review/rxq_aging_experiments/data/原始数据.xlsx | pass_with_documented_conditions | 100 r/min、10000 r、50 N；25±1 °C、45±3% RH；80 目砂轮，2000 目砂纸预处理；硬度均值 71.560→63.780 HA。
RXQ-WEAR-D000-S16 | TIR-RXQ-D000-S16 | AGE-RXQ-0000H |  | ANON-OPERATOR | 50 | 0.2094393 | 6000 | 1256.636 | 22.54705 | 0.450941 | 3291 | 3263.2 | 27.8 | 0.4424511 | 63.32903 | 25 | 45 | abrasive_wheel_80_mesh | CFT-I | 2 | pending_review/rxq_aging_experiments/data/原始数据.xlsx | pass_with_documented_conditions | 100 r/min、10000 r、50 N；25±1 °C、45±3% RH；80 目砂轮，2000 目砂纸预处理；硬度均值 71.460→60.060 HA。
RXQ-WEAR-D001-S17 | TIR-RXQ-D001-S17 | AGE-RXQ-0024H |  | ANON-OPERATOR | 50 | 0.2094393 | 6000 | 1256.636 | 24.2767 | 0.485534 | 2124.6 | 2102.6 | 22 | 0.3501412 | 74.17528 | 25 | 45 | abrasive_wheel_80_mesh | CFT-I | 1 | pending_review/rxq_aging_experiments/data/原始数据.xlsx | pass_with_documented_conditions | 100 r/min、10000 r、50 N；25±1 °C、45±3% RH；80 目砂轮，2000 目砂纸预处理；硬度均值 70.680→59.680 HA。
RXQ-WEAR-D001-S18 | TIR-RXQ-D001-S18 | AGE-RXQ-0024H |  | ANON-OPERATOR | 50 | 0.2094393 | 6000 | 1256.636 | 22.9887 | 0.459774 | 3350.6 | 3335 | 15.6 | 0.2482819 | 76.5737 | 25 | 45 | abrasive_wheel_80_mesh | CFT-I | 2 | pending_review/rxq_aging_experiments/data/原始数据.xlsx | pass_with_documented_conditions | 100 r/min、10000 r、50 N；25±1 °C、45±3% RH；80 目砂轮，2000 目砂纸预处理；硬度均值 72.520→65.140 HA。
RXQ-WEAR-D002-S21 | TIR-RXQ-D002-S21 | AGE-RXQ-0048H |  | ANON-OPERATOR | 50 | 0.2094393 | 6000 | 1256.636 | 24.362 | 0.48724 | 2102 | 2081.2 | 20.8 | 0.3310426 | 75.39103 | 25 | 45 | abrasive_wheel_80_mesh | CFT-I | 1 | pending_review/rxq_aging_experiments/data/原始数据.xlsx | pass_with_documented_conditions | 100 r/min、10000 r、50 N；25±1 °C、45±3% RH；80 目砂轮，2000 目砂纸预处理；硬度均值 72.120→60.260 HA。
RXQ-WEAR-D002-S22 | TIR-RXQ-D002-S22 | AGE-RXQ-0048H |  | ANON-OPERATOR | 50 | 0.2094393 | 6000 | 1256.636 | 24.8735 | 0.49747 | 2120.6 | 2095 | 25.6 | 0.407437 | 80.13497 | 25 | 45 | abrasive_wheel_80_mesh | CFT-I | 2 | pending_review/rxq_aging_experiments/data/原始数据.xlsx | pass_with_documented_conditions | 100 r/min、10000 r、50 N；25±1 °C、45±3% RH；80 目砂轮，2000 目砂纸预处理；硬度均值 72.360→62.960 HA。
RXQ-WEAR-D003-S26 | TIR-RXQ-D003-S26 | AGE-RXQ-0072H |  | ANON-OPERATOR | 50 | 0.2094393 | 6000 | 1256.636 | 25.86815 | 0.517363 | 2083.8 | 2066 | 17.8 | 0.283296 | 84.29762 | 25 | 45 | abrasive_wheel_80_mesh | CFT-I | 1 | pending_review/rxq_aging_experiments/data/原始数据.xlsx | pass_with_documented_conditions | 100 r/min、10000 r、50 N；25±1 °C、45±3% RH；80 目砂轮，2000 目砂纸预处理；硬度均值 72.920→66.660 HA。
RXQ-WEAR-D003-S28 | TIR-RXQ-D003-S28 | AGE-RXQ-0072H |  | ANON-OPERATOR | 50 | 0.2094393 | 6000 | 1256.636 | 23.24705 | 0.464941 | 2108.2 | 2078 | 30.2 | 0.4806483 | 75.92598 | 25 | 45 | abrasive_wheel_80_mesh | CFT-I | 2 | pending_review/rxq_aging_experiments/data/原始数据.xlsx | pass_with_documented_conditions | 100 r/min、10000 r、50 N；25±1 °C、45±3% RH；80 目砂轮，2000 目砂纸预处理；硬度均值 72.900→62.040 HA。
RXQ-WEAR-D007-S3 | TIR-RXQ-D007-S3 | AGE-RXQ-0168H |  | ANON-OPERATOR | 50 | 0.2094393 | 6000 | 1256.636 | 24.04625 | 0.480925 | 2111.6 | 2079 | 32.6 | 0.5188456 | 73.40564 | 25 | 45 | abrasive_wheel_80_mesh | CFT-I | 1 | pending_review/rxq_aging_experiments/data/原始数据.xlsx | pass_with_documented_conditions | 100 r/min、10000 r、50 N；25±1 °C、45±3% RH；80 目砂轮，2000 目砂纸预处理；硬度均值 75.120→62.400 HA。
RXQ-WEAR-D007-S5 | TIR-RXQ-D007-S5 | AGE-RXQ-0168H |  | ANON-OPERATOR | 50 | 0.2094393 | 6000 | 1256.636 | 23.23125 | 0.464625 | 3244.2 | 3217.6 | 26.6 | 0.4233525 | 74.7369 | 25 | 45 | abrasive_wheel_80_mesh | CFT-I | 2 | pending_review/rxq_aging_experiments/data/原始数据.xlsx | pass_with_documented_conditions | 100 r/min、10000 r、50 N；25±1 °C、45±3% RH；80 目砂轮，2000 目砂纸预处理；硬度均值 75.600→67.440 HA。
RXQ-WEAR-D014-S41 | TIR-RXQ-D014-S41 | AGE-RXQ-0336H |  | ANON-OPERATOR | 50 | 0.2094393 | 6000 | 1256.636 | 24.86795 | 0.497359 | 2081.6 | 2059 | 22.6 | 0.3596905 | 76.62628 | 25 | 45 | abrasive_wheel_80_mesh | CFT-I | 1 | pending_review/rxq_aging_experiments/data/原始数据.xlsx | pass_with_documented_conditions | 100 r/min、10000 r、50 N；25±1 °C、45±3% RH；80 目砂轮，2000 目砂纸预处理；硬度均值 77.120→66.900 HA。
RXQ-WEAR-D014-S42 | TIR-RXQ-D014-S42 | AGE-RXQ-0336H |  | ANON-OPERATOR | 50 | 0.2094393 | 6000 | 1256.636 | 22.5116 | 0.450232 | 3291.2 | 3280.6 | 10.6 | 0.1687044 | 69.57641 | 25 | 45 | abrasive_wheel_80_mesh | CFT-I | 2 | pending_review/rxq_aging_experiments/data/原始数据.xlsx | pass_with_documented_conditions | 100 r/min、10000 r、50 N；25±1 °C、45±3% RH；80 目砂轮，2000 目砂纸预处理；硬度均值 77.160→67.400 HA。
RXQ-WEAR-D021-S53 | TIR-RXQ-D021-S53 | AGE-RXQ-0504H |  | ANON-OPERATOR | 50 | 0.2094393 | 6000 | 1256.636 | 24.0138 | 0.480276 | 2103 | 2094.8 | 8.2 | 0.1305072 | 78.85325 | 25 | 45 | abrasive_wheel_80_mesh | CFT-I | 1 | pending_review/rxq_aging_experiments/data/原始数据.xlsx | pass_with_documented_conditions | 100 r/min、10000 r、50 N；25±1 °C、45±3% RH；80 目砂轮，2000 目砂纸预处理；硬度均值 78.200→70.120 HA。
RXQ-WEAR-D021-S57 | TIR-RXQ-D021-S57 | AGE-RXQ-0504H |  | ANON-OPERATOR | 50 | 0.2094393 | 6000 | 1256.636 | 23.1738 | 0.463476 | 3321 | 3311 | 10 | 0.1591551 | 70.34245 | 25 | 45 | abrasive_wheel_80_mesh | CFT-I | 2 | pending_review/rxq_aging_experiments/data/原始数据.xlsx | pass_with_documented_conditions | 100 r/min、10000 r、50 N；25±1 °C、45±3% RH；80 目砂轮，2000 目砂纸预处理；硬度均值 78.040→69.100 HA。
RXQ-WEAR-D028-S62 | TIR-RXQ-D028-S62 | AGE-RXQ-0672H |  | ANON-OPERATOR | 50 | 0.2094393 | 6000 | 1256.636 | 24.0559 | 0.481118 | 2074.6 | 2067 | 7.6 | 0.1209579 | 73.78951 | 25 | 45 | abrasive_wheel_80_mesh | CFT-I | 1 | pending_review/rxq_aging_experiments/data/原始数据.xlsx | pass_with_documented_conditions | 100 r/min、10000 r、50 N；25±1 °C、45±3% RH；80 目砂轮，2000 目砂纸预处理；硬度均值 77.600→72.680 HA。
RXQ-WEAR-D028-S63 | TIR-RXQ-D028-S63 | AGE-RXQ-0672H |  | ANON-OPERATOR | 50 | 0.2094393 | 6000 | 1256.636 | 22.73485 | 0.454697 | 3306.2 | 3299.8 | 6.4 | 0.1018592 | 69.56326 | 25 | 45 | abrasive_wheel_80_mesh | CFT-I | 2 | pending_review/rxq_aging_experiments/data/原始数据.xlsx | pass_with_documented_conditions | 100 r/min、10000 r、50 N；25±1 °C、45±3% RH；80 目砂轮，2000 目砂纸预处理；硬度均值 78.880→70.860 HA。
RXQ-WEAR-D035-S80 | TIR-RXQ-D035-S80 | AGE-RXQ-0840H |  | ANON-OPERATOR | 50 | 0.2094393 | 6000 | 1256.636 | 22.9149 | 0.458298 | 3312 | 3301.2 | 10.8 | 0.1718875 | 73.25613 | 25 | 45 | abrasive_wheel_80_mesh | CFT-I | 1 | pending_review/rxq_aging_experiments/data/原始数据.xlsx | pass_with_documented_conditions | 100 r/min、10000 r、50 N；25±1 °C、45±3% RH；80 目砂轮，2000 目砂纸预处理；硬度均值 78.520→71.780 HA。
RXQ-WEAR-D035-S78 | TIR-RXQ-D035-S78 | AGE-RXQ-0840H |  | ANON-OPERATOR | 50 | 0.2094393 | 6000 | 1256.636 | 24.2734 | 0.485468 | 3348.8 | 3340 | 8.8 | 0.1400565 | 73.49467 | 25 | 45 | abrasive_wheel_80_mesh | CFT-I | 2 | pending_review/rxq_aging_experiments/data/原始数据.xlsx | pass_with_documented_conditions | 100 r/min、10000 r、50 N；25±1 °C、45±3% RH；80 目砂轮，2000 目砂纸预处理；硬度均值 78.840→70.380 HA。

## 结果汇总
按老化工况汇总（公式驱动）
aging_condition_id | temperature_C | duration_h | valid_test_count | avg_friction_coefficient | avg_mass_loss_mg | avg_wear_rate_mg_per_Nm | review_or_exclude_count | aging_condition | avg_friction_coefficient

## 数据字典
实验数据字典
sheet | field | type | unit_or_enum | required | definition
样品信息 | sample_id | text | unique | yes | 样品唯一编号，贯穿工况、测量和图像
样品信息 | authorization_status | enum | pending/team_owned/authorized/public/restricted | yes | 数据使用授权状态
老化工况 | aging_condition_id | text | unique | yes | 热氧老化工况唯一编号
老化工况 | measured_temperature_mean_C | number | degC | yes | 老化期间实测平均温度
磨损原始记录 | normal_load_N | number | N | yes | 法向载荷
磨损原始记录 | sliding_speed_m_s | number | m/s | yes | 滑动速度
磨损原始记录 | sliding_distance_m | formula | m | derived | 速度乘以时间
磨损原始记录 | friction_coefficient | formula | dimensionless | derived | 平均摩擦力除以法向载荷
磨损原始记录 | mass_loss_mg | formula | mg | derived | 试验前质量减去试验后质量
磨损原始记录 | wear_rate_mg_per_Nm | formula | mg/(N*m) | derived | 质量损失除以载荷与滑动距离
磨损原始记录 | qc_flag | enum | pass/review/exclude | yes | 质量控制状态
磨损原始记录 | source_file | text | relative path | yes | 对应仪器原始导出文件